## Лист1
РАСЧЕТ СТОИМОСТИ ИЗГОТОВЛЕНИЯ 1 М.КВ. СТЕКЛОПЛАСТИКА
Слой | Толщина слоя мм. | Толщина материала мм. | Материал | Расход в кг. на 1 м.кв. | Цена в грн. за 1кг. без НДС | Стоимость материалов | стоимость слоя | Колич. слоев | Общая стоимость
Гелькоут | 0,6-0,8 | 0,6-0,8 |  | 1 | 39.2 | 39.2 | 39.2 | 1 | 39.2
Скинкоут (смола эпоксивинилэфирная) | 1 |  | смола винилэфирная | 0.8 | 39.9 | 31.92 | 53.16 | 1 | 53.16
|  | 0.2 | стекловуаль 30 гр/м.кв. | 1 м.кв. | 11.9 | 11.9
|  | 0.3 | стекломат100 гр/м.кв. | 0.1 | 46 | 4.6
|  | 0.5 | стекломат300 гр/м.кв. | 0.3 | 15.8 | 4.74
Смола и стекломат (300) | 0.5 |  | смола полиэфирная | 0.6 | 17.5 | 10.5 | 15.24 | 1 | 15.24
|  | 0.5 | стекломат 300 гр/м.кв. | 0.3 | 15.8 | 4.74
Смола и стекломат (450) | 0.8 |  | смола полиэфирная | 0.9 | 17.5 | 15.75 | 22.635 | 1 | 22.635
|  | 0.8 | стекломат 450 гр/м.кв. | 0.45 | 15.3 | 6.885
Смола и стекломат (600) | 1.1 |  | смола полиэфирная | 1.2 | 17.5 | 21 | 30.18 | 1 | 30.18
|  | 1.1 | стекломат 600 гр/м.кв. | 0.6 | 15.3 | 9.18
Смола и стеклоткань (320) | 0.4 |  | смола полиэфирная | 0.32 | 17.5 | 5.6 | 13.728 | 1 | 13.728
|  | 0.4 | стекткань 320 гр/м.кв. | 0.32 | 25.4 | 8.128
Смола и стеклоткань (400) | 0.6 |  | смола полиэфирная | 0.4 | 17.5 | 7 | 13.36 | 1 | 13.36
|  | 0.6 | стекткань 400 гр/м.кв. | 0.4 | 15.9 | 6.36
Смола и стеклоткань (500) | 0.7 |  | смола полиэфирная | 0.5 | 17.5 | 8.75 | 16.7 | 1 | 16.7
|  | 0.7 | стекткань 500 гр/м.кв. | 0.5 | 15.9 | 7.95
Смола и стеклоткань (600) | 0.8 |  | смола полиэфирная | 0.6 | 17.5 | 10.5 | 20.04 | 1 | 20.04
|  | 0.8 | стекткань 600 гр/м.кв. | 0.6 | 15.9 | 9.54
Смола и стеклоткань (800) | 1 |  | смола полиэфирная | 0.8 | 17.5 | 14 | 26.72 | 1 | 26.72
|  | 1 | стекткань 800 гр/м.кв. | 0.8 | 15.9 | 12.72
Смола и стеклоткань (1000) | 1.2 |  | смола полиэфирная | 1 | 17.5 | 17.5 | 33.4 | 1 | 33.4
|  | 1.2 | стекткань 1000 гр/м.кв. | 1 | 15.9 | 15.9
Смола и коремат (ХI-2) | 2 |  | смола полиэфирная | 1.2 | 17.5 | 21 | 53.8 | 1 | 53.8
|  | 2 | Коремат ХI-2 (0,062гр.) | 1м.кв. | 32.8 | 32.8
Смола и коремат 1724 S (Хi-4) | 4 |  | смола полиэфирная | 2.4 | 17.5 | 42 | 80 | 1 | 80
|  | 4 | Коремат ХM-4 (0,124гр.) | 1м.кв. | 38 | 38
Смола и коремат 1725 S (Xi-5) | 5 |  | смола полиэфирная | 3 | 17.5 | 52.5 | 99.1 | 1 | 99.1
|  | 5 | Коремат ХM-5 (0,125гр.) | 1м.кв. | 46.6 | 46.6
ИТОГО | 19.1 | [5 empty] | 517.263 | 14 | 517.263
Цена указана без учета НДС. Цену необходимо подставлять в зависимости от выбранных вами материалов.
Данную таблицу можно расширять путем копирования и добавления новых строк. В случаи не использования строки необходимо подставить "0" в столбце цена.
Данные расчеты можно считать приблизительными и могут отличаться от ваших в ту или иную сторону (на ровных поверхностях и при хорошей квалификации
рабочих, получаемые толщины будут меньше).
Конечные значения в таблице, в первую очередь будут зависить от квалификации рабочих и качества применяемых материалов.
Смола винилэфирная - DION 9100
Смола полиэфирная - Polylite 410-900
Для получения конечных цифр по расходу материалов, необходимо учитывать техотход ( Ктех.отх. = 0,1÷0,3).